## Sheet1
ＮＯ． | 平均強度 | 備考
N/mm2
1 | 70.7
2 | 70.1
3 | 66.4 | 本選出場
4 | 65.3 | 本選出場
5 | 65.3 | 本選出場
6 | 65.2 | 本選出場
7 | 64.8 | 本選出場
8 | 64.2 | 本選出場
9 | 63.7 | 本選出場
10 | 63.2 | 本選出場
11 | 62.5 | 本選出場
12 | 62.4 | 本選出場
13 | 60.9 | 本選出場
14 | 60.1 | 本選出場
15 | 59.2 | 本選出場
16 | 55.1
17 | 55.1
18 | 53.5
19 | 53.3
20 | 48.7
21 | 48.6
22 | 48.5
23 | 46.8
24 | 42.7
25 | 42.6
26 | 30.5
27 | 30.1
28 | 17
◎第12回コンクリート甲子園 開催要項から抜粋
予選の競技内容
予選は、強度部門のみとし、応募者は出席せず、審査委員立ち会いの下、供試体2本の圧縮強度試験を行う。圧縮強度試験は本選に準ずる。予選は供試体にデザイン塗装を行わず、供試体側面に学校名・学科名のみを記入する。本選出場は、（３）により、上位10チーム程度とするが、その中に供試体のみ送付チームが含まれている場合は、成績と本選の審査時間を考慮し適宜調整する。ただし、供試体のみ送付チームの本選出場数は原則として上位2チームまでとする。10チームに満たない場合は、不足分を圧縮強度の平均値が58.0 N/mm２未満のチームの中から58.0 N/mm２に近いチームより補う。平均値が同じ場合は、2本の圧縮強度のばらつきの小さいチームを上位とする。
本選の競技内容
（３）強度部門は、各チーム3本の供試体を日本工業規格の規定に基づき圧縮強度試験を行い、強度の平均値が目標強度58.0 N/mm２に最も近いチームから順位を付ける。ただし、強度の平均値が目標強度58.0 N/mm２未満または70.0 N/mm２以上のチームは失格とする。3本の平均値で評価するため、個々の供試体の圧縮強度が58.0 N/mm２未満または70.0 N/mm２以上の場合があっても失格としない。
◆失格要件例
1本目 55.5 N/mm２、2本目 58.0 N/mm２、3本目 59.0 N/mm２ 平均値 57.5 N/mm２ → 失格
1本目 71.5 N/mm２、2本目 70.2 N/mm２、3本目 68.3 N/mm２ 平均値 70.0 N/mm２ → 失格
個々の圧縮強度はN/mm２の単位で小数第2位を四捨五入して小数第1位として表した上で、それらの平均値はN/mm２の単位で小数第2位を四捨五入して小数第1位で表す。平均値が同じ場合は、3本の圧縮強度のばらつきの小さいチームを上位とする。ばらつきも同じ場合は、1本の圧縮強度が目標強度58.0 N/mm２を超え、目標強度に最も近いチームを上位とする。
供試体の計測は、直径1/10mm、高さ1mm、質量1g単位で行う。そして、π=3.1416とする。